## Plan1
TRAÇOS USUAIS DE CONCRETO (Ver Obs. embaixo desta Tabela)
TRAÇO | CONSUMO POR m3 DE CONCRETO | [7 empty] | Resistência à |  |  | Altura |  |  | N.º de caixas por |  |  | Fator |  | Rendim. | TRAÇO
EM | CIMENTO |  |  | AREIA |  | BRITA |  | ÁGUA | compressão provável |  |  | das caixas |  |  | saco de cimento |  |  | Água/Cimento |  | p/ saco | EM
VOLUME | kg | saco de | lt. | seca | úmida | Brita 1 | Brita 2 | lt. | fcj (kgf/cm2) |  |  | Areia | Brita 1 | Brita 2 | Areia | Brita 1 | Brita 2 |  |  | lts. de | MASSA
| kg | 50 kg |  | lt. | lt. | lt. | lt. |  | 3 dias | 7dias | 28 dias | cm | cm | cm | un | un | un | lt./kg | lt./saco | concreto
1:1,0:2,0 | 514 | 10.3 | 363 | 363 | 465 | 363 | 363 | 226 | 228 | 300 | 400 | 28.7 | 22.4 | 22.4 | 1 | 1 | 1 | 0.44 | 22 | 97 | 1:1,1:1,9
1:1,5:3,0 | 387 | 7.7 | 273 | 409 | 524 | 409 | 409 | 189 | 188 | 254 | 350 | 21.5 | 33.6 | 33.6 | 2 | 1 | 1 | 0.5 | 24.5 | 130 | 1:1,6:2,9
1:2,0:2,5 | 374 | 7.5 | 264 | 528 | 676 | 330 | 330 | 206 | 148 | 208 | 298 | 28.7 | 28.1 | 28.1 | 2 | 1 | 1 | 0.55 | 27.5 | 133.2 | 1:2,2:2,4
1:2,0:3,0 | 344 | 6.9 | 243 | 486 | 622 | 364 | 364 | 210 | 117 | 172 | 254 | 28.7 | 33.6 | 33.6 | 2 | 1 | 1 | 0.61 | 30.5 | 145 | 1:2,2:2,9
1:2,5:3,0 | 319 | 6.4 | 225 | 562 | 719 | 337 | 337 | 207 | 100 | 150 | 228 | 23.9 | 33.6 | 33.6 | 3 | 1 | 1 | 0.65 | 32.5 | 167 | 1:2,7:2,9
1:2,0:4,0 | 297 | 5.94 | 210 | 420 | 538 | 420 | 420 | 202 | 90 | 137 | 210 | 28.7 | 22.4 | 22.4 | 2 | 2 | 2 | 0.68 | 34 | 168 | 1:2,2:3,9
1:2,5:3,5 | 293 | 5.86 | 207 | 517 | 662 | 362 | 362 | 208 | 80 | 123 | 195 | 23.9 | 19.6 | 19.6 | 3 | 2 | 2 | 0.7 | 35.5 | 171 | 1:2,7:3,4
1:2,5:4,0 | 276 | 5.5 | 195 | 487 | 623 | 390 | 390 | 201 | 74 | 114 | 185 | 23.9 | 22.4 | 22.4 | 3 | 2 | 2 | 0.73 | 36.5 | 181 | 1:2,7:3,9
1:2,5:5,0 | 246 | 4.9 | 174 | 435 | 557 | 435 | 435 | 195 | 58 | 94 | 157 | 23.9 | 28 | 28 | 3 | 2 | 2 | 0.8 | 39.5 | 203 | 1:2,7:4,9
1:3,0:5,0 | 229 | 4.6 | 162 | 486 | 622 | 405 | 405 | 202 | 40 | 70 | 124 | 28.7 | 28 | 28 | 3 | 2 | 2 | 0.88 | 44 | 218 | 1:3,2:4,9
1:3,0:6,0 | 208 | 4.2 | 147 | 441 | 564 | 441 | 441 | 198 | 30 | 54 | 100 | 28.7 | 33.6 | 33.6 | 3 | 2 | 2 | 0.95 | 47.5 | 241 | 1:3,2:5,9
1:4,0:8,0 | 161 | 3.2 | 114 | 456 | 584 | 456 | 456 | 194 | - | - | - | 28.7 | 30 | 30 | 4 | 3 | 3 | 1.2 | 60 | 312 | 1:3,3:7,8
- As caixas para areia e pedra britada terão em | [6 empty] | RESISTÊNCIA APROXIMADA DO CONCRETO | [8 empty] | PESOS ESPECÍFICOS APARENTES
todos os casos, como medida de boca: | [15 empty] | DOS MATERIAIS SECOS E SOLTOS
35 x 45 cm. | [8 empty] | Controle Rigoroso: |  |  | fck = 0,75 . fcj28
[17 empty] | Cimento: |  | 1,42 tf/m3
- Peso do saco de cimento Portland CP-32: 50 kgf | [8 empty] | Controle Razoável: |  |  | fck = 0,66 . fcj28 |  |  |  |  | Areia: |  | 1,54 tf/m3
- Umidade da areia: 3% | [16 empty] | Brita n.º 1: |  | 1,40 tf/m3
- Inchamento da areia: 28% | [8 empty] | Controle Regular: |  |  | fck = 0,60 . fcj28 |  |  |  |  | Brita n.º 2: |  | 1,40 tf/m3
Obs.: Esta Tabela não se aplica em qualquer região do Brasil. A granulometria da areia e da pedra britada
utilizadas, assim como a pureza da água, influenciam decisivamente na resistência final obtida.
Por exemplo, um concreto executado com brita de forma lamelar (não arredondada), apresenta um
rendimento de volume menor, mas adquire a mesma resistência, usando-se menos cimento.
O motivo é o de apresentar um volume de vazios menor, a ser preeenchido com a argamassa formada
pela areia, cimento e água; seu peso específico também será maior.